## 产品出货检查标准
供应商通用检查标准
No. | 检查项目 |  | 判定标准 | 检查工具 | 出货检查方法 | 抽检标准 | 抽样方式 | 缺陷等级 | 备注
1.0 | 外观检测
1.1 | 丝印检查 |  | 不允许有其他品牌商标Logo 不允许有图案内容、位置、尺寸、颜色、字体等错误 不允许有图案模糊、断线、刮花、脱落图案等 不允许有明显歪斜 | 目测 | / | 一般检查水平Ⅱ | AQL | CR=0
|  |  |  | 目测 | / | 一般检查水平Ⅱ |  | CR=0
1.2 | 认证标识及环保标识检查 |  | 涉及电子/电气/电工类产品 CE/FCC印字标识 | 目视检查 | 产品背后处是否有标识 | 一般检查水平Ⅱ | AQL | CR=0
1.3 | 整体外观检查 |  | 1.产品无破损，明显脏污等; 2.产品颜色符合图片资料，无明显色差； 3.检查产品做工是否有线头未剪以及漏缝开裂等不良； 4.产品款式、型号参数与资料相符; 5.目测材质和资料一致； 6.金属类产品不允许有氧化生绣等不良情况； 7.塑胶类产品不允许有严重批锋、氧化、白斑等外观不良情况 | 目视检查 | / | 一般检查水平Ⅱ | AQL | MAJ=0.65
1.4 | 整体外观 尺寸检查 | 异物/麻点 | 1.产品无破损碰损，漆面不良等; 2.产品表面不能有明显麻点、沙点、斑点、油污、气泡：A级面：在100mm2内（约拇指指甲盖大小），允收1个点（直径≦0.3mm，高度或深度≤0.5mm），整个面最多允许4个这样的点，两点距离须大于50mm；B级面：在100mm2内，允收1个点（直径≦0.5mm，高度或深度≤0.5mm），整个面最多允许6个这样的点，两点距离须大于50mm；C级面：组装后不影响产品的整体外观和功能，可允收； 3.披锋应清理干净，披锋大小≤7x1x1mm（长x宽x高度）可接受。 4.产品表面无明显的刮伤现象：A级面：刮伤面积≤5x0.3x0.3mm（长x宽x深度）且只存在一处，可接受；B级面：刮伤面积≤7x0.5x0.3mm（长x宽x深度）且只存在两处以内，两处距离≥100mm，可接受；C级面：组装后不影响产品的整体外观和功能，可允收； | 目视检查 塞规 比对卡 | 检查台照度在40W日光灯下，产品与检查人员的距离在30CM的条件下进行目视检查或者使用塞规及对照卡进行检查 | 一般检查水平Ⅱ | AQL | MIN=1.5
|  | 划伤 | A面：长度≤5mm 宽0.1mm 2条以下OK 长度≤5mm宽0.3mm1条以下OK B面：长度≤5mm 宽0.25mm2条以下OK 长度≤5mm宽1.0mm1条以下OK |  |  | 一般检查水平Ⅱ | AQL | MIN=1.5
|  | 毛刺 | A面 高度≤0.2mm 且不能刮手 B面 高度＜0.3mm 且不能刮手，（可以参照样品） |  |  | 一般检查水平Ⅱ | AQL | MIN=1.5
|  | 缺损、变色、 缩水 | A面：不可有明显的缺损、缩水、变色 B面：参照客户签样执行 | 目视检查 |  | 一般检查水平Ⅱ | AQL | MIN=1.5
|  | 尺寸与厚度 | 电源线及外形按照不同产品线规格书图纸要求进行公差管控 | 直尺/卡尺 | 工具测量产品整体外形及关键部位尺寸，按照规格书/图纸标注公差进行管控 | 一般检查水平Ⅱ | 5pcs/批次 | MIN=1.5
2.0 | 基本功能测试
2.1 | 通电测试 |  | DC12V、24V、36V | 兆信直流电源等测试工具 | 通电测试产品是否工作 | 一般检查水平Ⅱ | AQL | CR=0
2.2 | 电阻测试 |  | 万用表 | 手动/目视 | 调至电阻测试挡位测试电阻值 | 一般检查水平Ⅱ | AQL | CR=0
2.3 | 其他测试 |  | / | / | / | / | AQL | CR=0
3.0 | 包装检查
3.1 | 外箱包装要求 |  | 参照我司包规要求,以双方确认为准. | 目视 | 包装外箱尺寸要求及外箱标识 | 一般检查水平Ⅱ | AQL | CR=0 | 包规要求
3.2 | 产品包装要求检查 |  | 检查彩盒和卡通箱的外表面,产品不能在包装内松动,产品零件不能有破裂现象 | 目视 | 按要求检查说明书、配附件等是否漏放,内外箱是否符合要求，标识要求是否与要求一致. | 一般检查水平Ⅱ | 1箱/批 | CR=0
|  |  | 参照我司签的样品 | 目视 | 包装外无二维码、网址、地址等涉及侵权的内容 | 一般检查水平Ⅱ | AQL | CR=0
审核

## 通用外观标准
外观通用质量标准
产品表面定义为A、B、C共三级： A级：在使用过程中经常被客户看见的表面 B级：在使用过程中偶尔会被客户关注的表面 C级：在使用过程中很少被客户看到的表面
品类 | 类别 | 测试项目 |  | 使用工具 | 测试标准 |  |  | 缺陷等级 |  |  | 备注
[5 empty] | A区 (D=直径，N=数量， DS=面积） | B区 (D=直径，N=数量， DS=面积） | C区 (D=直径，N=数量， DS=面积） | C | Maj | Min
塑胶外观、结构 通用检查 | 颜色 | 1 | 色差 | 对比样品 | 不允许 | 不允许 | 不允许 |  | Y
| 外观瑕疵 | 2 | 表面颗粒 | 目视 | 直径小于0.5mm，2个以下可以接受，其他不可接受 | 直径小于0.5mm，3个以下可以接受，其他不可接受 | 直径小于0.5MM，5个以下可以接受，其他不可接受。 |  |  | Y
|  | 3 | 脏污、油污 | 目视 | 不允许 | 不允许 | 不明显且可擦拭 |  |  | Y
|  | 4 | 破损 | 目视 | 不允许 | 不允许 | 不允许 |  | Y
|  | 5 | 点缺陷（同色点） | 菲林卡 | 0.2≤D≤0.3, N≤2, 0.3D≤0.4, N≤1 DS≥20mm*2 单位：mm | 0.3≤D≤0.4, N≤2, 0.4≤D≤0.5, N≤2, DS≥20mm*2 单位：mm | 无明显影响 |  |  | Y
|  | 6 | 点缺陷（异色点） | 菲林卡 | 0.1≤D≤0.2, N≤2 DS 0.2≤D≤0.3, N≤1 DS≥20mm*2 单位：mm | 0.15≤D≤0.2, N≤2 0.2≤D≤0.3, N≤1 DS≥20mm*2 单位：mm | 无明显影响 |  |  | Y
|  | 7 | 碰伤 | 目视、 菲林卡 | 不允许 | 0.3≤D≤0.5,N≤1 单位:mm | 无明显影响 |  | Y | Y
|  | 8 | 划痕（露底材） | 目视、 菲林卡 | 不允许 | L≤1,W≤0.1,N≤1 单位:mm | 无明显影响 |  | Y
|  | 9 | 划痕（不露底材） | 菲林卡 | L≤2,W≤0.2,N≤1 单位:mm | L≤3,W≤0.2,N≤1 单位:mm | 无明显影响 |  |  | Y
| 成形不良 | 10 | 披锋 | 目视、 菲林卡 | 不允许 | L≤0.3mm 组装后无明显刮手感 | L≤0.5且不刮手 |  | Y
|  | 11 | 变形 | 目视、卡尺 | 不允许 | 变形度≤0.5mm | 变形度≤0.5 |  | Y | Y
|  | 12 | 气泡 | 目视 | 不允许 | S≤0.2mm²且不明显间隙≤0.2mm | 间隙≤0.3不明显 |  | Y | Y
|  | 13 | 麻坑 | 目视 | 不允许 | 不允许 | 允许轻微不明显 |  | Y | Y
|  | 14 | 生锈 | 目视 | 不允许 | 不允许 | 不允许 |  | Y | Y
|  | 15 | 松动、脱落 | 目视 | 不允许 | 不允许 | 不允许 |  | Y | Y
|  | 16 | 利角利边 | 目视 | 不允许 | 不允许 | 不允许 |  | Y | Y
|  | 17 | 平面度 | 目视、塞规 /水平尺 | DS≤25mm*2，0.3mm: DS≥25mm*2, 0.5mm |  |  |  | Y
| 涂层 | 18 | 流漆（产品表面油漆因喷涂过厚很流挂） | 目视 | 不允许 | 不允许 | 允许轻微不明显 |  | Y | Y
|  | 19 | 脱漆 | 目视 | 不允许 | 不允许 | 不允许 |  | Y
|  | 20 | 异味 | 嗅觉 | 打开包装后，距离20cm须无油漆等异味 （工厂包装前须散味处理） |  |  |  | Y
| 丝印 | 21 | 丝印 | 对比样品 | 印刷内容须与产品保持一致；印刷须清晰，无破损、脏污、漏印等不良现象 |  |  | Y | Y | Y
| 结构 | 22 | 间隙 | 塞规 | W≤0.2mm | W≤0.3mm | 不得露铜 |  | Y
|  | 23 | 段差 | 卡尺 | 不允许 | L≤2,W≤0.05,N≤1 单位:mm | L≤5,W≤0.05,N≤1 单位:mm |  | Y | Y
五金外观、结构不良 | 颜色 | 24 | 颜色偏差 | 色差仪 | 色差值 | 色差值 | 色差值 |  | Y
|  | 25 |  |  | -1.0≤ΔL≤1.0； | -1.5≤ΔL≤1.5； | -2.0≤ΔL≤2.0；
|  | 26 |  |  | -0.6≤Δa≤0.6； | -0.8≤Δa≤0.8； | -1.0≤Δa≤1.0；
|  | 27 |  |  | -0.6≤Δb≤0.6； | -0.8≤Δb≤0.8； | -1.0≤Δb≤1.0；
|  | 28 |  |  | ΔE≤1.3； | ΔE≤1.8； | ΔE≤1.8；
| 外观瑕疵 | 29 | 积粉 | 目视 | 不允许 | 不允许 | 边角部位不影响装配性能的允许，其它部位不允许 |  |  | Y
|  | 30 | 漏青 | 目视 | 不允许 | 不允许 | 边角部位允许，其它部位不允许 |  | Y | Y
|  | 31 | 露底 | 目视 | 不允许 | 不允许 | 不允许 |  | Y | Y
|  | 32 | 脱落 | 目视 | 不允许 | 不允许 | 不允许 |  | Y | Y
|  | 33 | 流痕 | 目视 | 不允许 | 不允许 | 边角部位不影响装配性能的允许，其它部位不允许 |  | Y | Y
|  | 34 | 针孔（不露基材） | 目视 | 不允许，≤0.1mm²不计 | ≤0.3mm²，100mm²/处，最多允许2处 | ≤0.3mm²，100mm²/处，最多允许3处 |  | Y | Y
|  | 35 | 起皱 | 目视 | 不允许 | 不允许 | 允许存在，正常光源下，500mm距离内正面目测轻微的 |  | Y | Y
| 成形不良 | 36 | 拉伤（磨具造成） | 目视 | 不允许 | 允许存在，正常光源下，500mm距离内正面目测轻微的 | 允许存在，正常光源下，500mm距离内正面目测轻微的 |  | Y | Y
|  | 37 | 凹凸点 | 菲林卡 | 100mm²内允许1处，允许接收面积： | 100mm²内允许1处，允收面积: | 100mm²内允许1处，允收面积: |  | Y | Y
[5 empty] | ≤0.5mm²，1处； | ≤0.7mm²，1处； | ≤1.0mm²，2处；
[5 empty] | ≤0.3mm²，3处； | ≤0.5mm²，4处，≤0.1mm²，不计数 | ≤0.8mm²，10处，≤0.1mm²，不计数
≤0.1mm²，不计数
|  | 38 | 裂纹、毛刺（披锋） | 目视 | 不允许 | 不允许(不包括螺纹孔翻边造成的裂纹和毛刺) | 难清理的地方允许≤0.1mm(不包括螺纹孔翻边造成的裂纹和毛刺) |  | Y | Y
|  | 39 | 压伤（模具造成） | 目视 | 外力撞击造成的变形,不允许 | 外力撞击造成的变形，不允许。 | 外力撞击造成的变形，不允许。 |  | Y | Y
|  | 40 | 平面度 | 目视、塞规 /水平尺 | DS≤25mm*2，0.1mm: DS≥25mm*2, 0.3mm |  |  |  | Y
| 结构 | 40 | 尖角锐边 | 目视/触摸 | 不允许 | 不允许 | 不允许 |  | Y | Y
|  | 41 | 间隙 | 塞规 | W≤0.2mm | W≤0.3mm | 不得露铜 |  | Y | Y
|  | 42 | 段差 | 卡尺 | 不允许 | L≤2,W≤0.1,N≤1 单位:mm | L≤5,W≤0.1,N≤1 单位:mm |  | Y | Y
| 焊接 | 43 | 焊接不良（焊缝/焊穿/空焊/脱焊）、焊渣/杂质 | 目视 | 不允许 | 不允许 | 不允许 |  | Y